## SELLOS DE ALTA FRICCIÓN
VERIFICACIÓN DE SELLOS DE ALTA FRICCION - DSV -DIRECCION DE VIALIDAD | [10 empty] | 2023-05-11
N° | FABRICANTE | NOMBRE COMERCIAL | NORMA | RESULTADOS ENSAYO | [5 empty] | CONDICIÓN | PLAZO DE VALIDEZ | REGISTRO INTERNO DSV
|  |  |  | CATEGORIA | MACROTEXTURA | PAVIMENTO DE APLICACIÓN | VIDA UTIL | MANTENIMIENTO | REPRESENTANTE |  |  | ORD. | CORREL | AÑO | ENCARG.
1 | LEESON POLYURETHANES LTD | D3149 HFS Tipo 1 | BBA/HAPAS | TIPO 1 | 0,5-2,0 mm | SUPERFICIES BITUMINOSAS Y HORMIGON | 5-10 años | No Requerido | PIROS SPA | VIGENTE | 2024-12-07 | 478 | 593 | 2022 | CGE
2 | ENNIS-FLINT | TYREGRIP HFS TIPO 1 | BBA/HAPAS | TIPO 1 | 0,5-2,0 mm | SUPERFICIES BITUMINOSAS Y HORMIGON | 5-10 años | No Requerido | MATERIALES FINALES LTDA | RENOVAR | 2022-08-10 | 6970 | 333 | 2020 | CGE
3 | JAMES A JOBLING & CO. LIMITED (JOBLING PURSER) | ROCBINDA/COLORVIAL | BBA/HAPAS | TIPO 1 | 0,5-3,0 mm | SUPERFICIES BITUMINOSAS Y HORMIGON | 5-10 años | No Requerido | COLORVIAL CHILE SPA | VIGENTE | 2024-08-22 | 332 | 425 | 2022 | CGE
4 | GEVEKO MARKINGS UK LIMITED | COLDGRIP TYPE 1 | BBA/HAPAS | TIPO 1 | 0,5-2,0 mm | SUPERFICIES BITUMINOSAS Y HORMIGON | 5-10 años | No Requerido | APIA SPA | VIGENTE | 2025-02-06 | 41 | 48 | 2023 | CGE
4 | GEVEKO MARKINGS UK LIMITED | COLDGRIP TYPE 1 | BBA/HAPAS | TIPO 1 | 0,5-2,0 mm | SUPERFICIES BITUMINOSAS Y HORMIGON | 5-10 años | No Requerido | QUIMICA LATINOAMERICANA | VIGENTE | 2024-06-24 | 243 | 317 | 2022 | CGE
5 | HITEX TRAFFIC SAFETY LTD | PUMAGRIP TYPE 1 | BBA/HAPAS | TIPO 1 | 0,5-2,0 mm | SUPERFICIES BITUMINOSAS Y HORMIGON | 5-10 años | No Requerido | PEPS LIMITADA | RENOVAR | 2023-01-04 | 152 | 7 | 2021 | CGE
6 | CONREN LTD | TRUEGRIP TYPE 1 | BBA/HAPAS | TIPO 1 | 0,5-2,0 mm | SUPERFICIES BITUMINOSAS Y HORMIGON | 5-10 años | No Requerido | AFIN SUMINISTROS | VIGENTE | 2024-04-26 | 154 | 204 | 2022 | CGE
7
8
9
10
11
12
13
14
15
16
17
18
19
20
21
22
23
24
25
26
Note on C40: Preguntar a Pia
Note on C41: Preguntar a Pia
Note on C42: Preguntar a Jaime