## Detalle de Impresor
REGISTRO DE IMPRESIÓN DIGITAL DE SEÑALES - DSV -DIRECCIÓN DE VIALIDAD | [31 empty] | 2026-04-23
REGISTRO INTERNO DSV
N° | CONDICIÓN | PLAZO DE VALIDEZ | CONVERTIDOR | NOMBRE COMERCIAL | SISTEMA DE FABRICACION | LAMINA BASE (TIPO/MARCA) | IMPRESORA | TINTA | PROTECCION UV | SENSIBILIDAD A LA ROTACIÓN | PROTECCION ANTIGRAFITTI | NORMA |  | COEFFICIENTE RETROREFLECCION | ACELERAMIENTO ARTIFICIAL | COLOR DIA Y LUMINANCIA | ADHESION | RESITENCIA A LA INTEMPERIE | SOLIDEZ DE COLOR | CONTRACCION | FLEXIBILIDAD | DESPRENDIMIENTO | RESISTENCIA AL IMPACTO | COLOR NOCTURNO | BRILLO ESPECULAR | ENVEJECIMIENTO ACELERADO | IDENTIFICACIÓN LAMINA |  | GARANTIA (AÑOS) | ORD. | CORREL | AÑO
[12 empty] | ASTM | AASHTO | METODO DE ENSAYO
1 | APROBADA | 2027-10-17 | SIGNOVIAL | SIGNOVIAL | TRAFFICJET (ICS) | TIPO IV AVERY DENNISON | TrafficJet 1638x Printer, | Color Puro CMSPOT6 | UV OL-1000 AVERY DENNISON | NO SENSIBLE SEGÚN M-268-10 | ANTIGRAFITY OL-1000 AVERY DENNISON | ASTM D-4956-13 | M-268-10 | ASTM E-810 | ASTM G155 | ASTM 4956-13 E-308/E-1347/E-1349/E991/E-1164 | ASTM D-4956 (7.5) | ASTM D-4956-13 | ASTM G7 | ASTM D-4956 (7.8) | ASTM D-4956 (7.9) | ASTM D-4956 (7.10) | ASTM D-4956 (7.11) | ASTM E811/308 | ASTM D523 (85°) | ASTM D-4956/S3 | QR 38X38 | a. Fecha de impresión de la lámina. b. Nombre del contrato. c. Código SAFI. d. Tipo de lámina según ASTM 4956. e. Mediciones lámina final (retrorreflectancia y coordenadas cromáticas). | 12 | 243 | 453 | 2025
2 | APROBADA | 2027-10-17 | SIGNOVIAL | SIGNOVIAL | TRAFFICJET (ICS) | TIPO XI AVERY DENNISON | TrafficJet 1638x Printer, | Color Puro CMSPOT6 | UV OL-1000 AVERY DENNISON | NO SENSIBLE SEGÚN M-268-10 | ANTIGRAFITY OL-1000 AVERY DENNISON | ASTM D-4956-13 | M-268-10 | ASTM E-810 | ASTM G155 | ASTM 4956-13 E-308/E-1347/E-1349/E991/E-1164 | ASTM D-4956 (7.5) | ASTM D-4956-13 | ASTM G7 | ASTM D-4956 (7.8) | ASTM D-4956 (7.9) | ASTM D-4956 (7.10) | ASTM D-4956 (7.11) | ASTM E811/308 | ASTM D523 (85°) | ASTM D-4956/S3 | QR 38X38 | a. Fecha de impresión de la lámina. b. Nombre del contrato. c. Código SAFI. d. Tipo de lámina según ASTM 4956. e. Mediciones lámina final (retrorreflectancia y coordenadas cromáticas). | 15 | 243 | 453 | 2025
3 | APROBADA | 2028-01-26 | SIGNO SEÑALETICA | SIGNO SEÑALETICA | 3M High Intensity Prismatic | TIPO IV 3M | EFI, Modelo H1625-RS | 8900UV | 1160ia | SENSIBLE | 1160ia + 1170 Laminado de Protección | ASTM D-4956 | [14 empty] | CARTA CODIFICADA # JP-02CL0423-083 | a. Fabricante (3M). b. Tipo de Lámina (DG3 o HIP). c. Grado de Retrorreflectancia (Tipo IV u XI, según ASTM D-4956). d. Número de lote del rollo para impresión digital. e. Número lote de sobre laminado UV (1170)/sobre laminado UV con antigrafitti (1160) f. Empresa que fabrica (SIGNO SEÑALETICA SpA). g. Fecha de impresión (mes/año). | 10 | 44 | 46 | 2026
4 | APROBADA | 2028-01-26 | SIGNO SEÑALETICA | SIGNO SEÑALETICA | 3M DG3 Prismatic | TIPO XI 3M | EFI, Modelo H1625-RS | 8900UV | 1160ia | SENSIBLE | 1160ia + 1170 Laminado de Protección | ASTM D-4956 | [14 empty] | CARTA CODIFICADA # JP-02CL0423-083 | a. Fabricante (3M). b. Tipo de Lámina (DG3 o HIP). c. Grado de Retrorreflectancia (Tipo IV u XI, según ASTM D-4956). d. Número de lote del rollo para impresión digital. e. Número lote de sobre laminado UV (1170)/sobre laminado UV con antigrafitti (1160) f. Empresa que fabrica (SIGNO SEÑALETICA SpA). g. Fecha de impresión (mes/año). | 10 | 44 | 46 | 2026
5 | APROBADA | 2027-11-19 | PARY | PARY | SERIE 3930 | TIPO IV 3M | HP Latex MOD 365 | Tintas 3M Process Color Series 880I y 880N | 1160ia | SENSIBLE | 1160ia + 1170 Laminado de Protección | ASTM D-4956 | [14 empty] | CARTA CODIFICADA # MY27R9008. | a. Fabricante (3M). b. Tipo de Lámina (DG3 o HIP). c. Grado de Retrorreflectancia (Tipo IV u XI, según ASTM D-4956). d. Número de lote del rollo para impresión digital. e. Número lote de sobre laminado UV (1170)/sobre laminado UV con antigrafitti (1160) f. Empresa que fabrica (PARY SpA). g. Fecha de impresión (mes/año). | 12 | 426 | 505 | 2025
6 | APROBADA | 2027-11-19 | PARY | PARY | SERIE 4000 | TIPO XI 3M | HP Latex MOD 365 | Tintas 3M Process Color Series 880I y 880N | 1160ia | SENSIBLE | 1160ia + 1170 Laminado de Protección | ASTM D-4956 | [14 empty] | CARTA CODIFICADA # MY27R9008. | a. Fabricante (3M). b. Tipo de Lámina (DG3 o HIP). c. Grado de Retrorreflectancia (Tipo IV u XI, según ASTM D-4956). d. Número de lote del rollo para impresión digital. e. Número lote de sobre laminado UV (1170)/sobre laminado UV con antigrafitti (1160) f. Empresa que fabrica (PARY SpA). g. Fecha de impresión (mes/año). | 12 | 426 | 505 | 2025
7 | APROBADA | 2027-06-04 | ECOPSA | ECOPSA | SERIE 3930 | TIPO IV 3M | IMPRESORA HP LATEX 360 Y 365 | CZ677, CZ678, CZ679, CZ682, CZ683, CZ684, CZ685, CZ686 y CZ687 series | 1160ia | SENSIBLE | 1160ia + 1170 Laminado de Protección | ASTM D-4956 | [14 empty] | CARTA CODIFICADA # JP-03CL0423-086 | a. Fabricante (3M). b. Tipo de Lámina (DG3 o HIP). c. Grado de Retrorreflectancia (Tipo IV u XI, según ASTM D-4956). d. Número de lote del rollo para impresión digital. e. Número lote de sobre laminado UV (1170)/sobre laminado UV con antigrafitti (1160) f. Empresa que fabrica (ECOPSA SpA). g. Fecha de impresión (mes/año). | 12 | 243 | 281 | 2025
8 | APROBADA | 2027-06-04 | ECOPSA | ECOPSA | SERIE 4090 | TIPO XI 3M | IMPRESORA HP LATEX 360 Y 365 | CZ677, CZ678, CZ679, CZ682, CZ683, CZ684, CZ685, CZ686 y CZ687 series | 1160ia | SENSIBLE | 1160ia + 1170 Laminado de Protección | ASTM D-4956 | [14 empty] | CARTA CODIFICADA # JP-03CL0423-086 | a. Fabricante (3M). b. Tipo de Lámina (DG3 o HIP). c. Grado de Retrorreflectancia (Tipo IV u XI, según ASTM D-4956). d. Número de lote del rollo para impresión digital. e. Número lote de sobre laminado UV (1170)/sobre laminado UV con antigrafitti (1160) f. Empresa que fabrica (ECOPSA SpA). g. Fecha de impresión (mes/año). | 12 | 243 | 281 | 2025
9 | APROBADA | 2027-06-04 | SOLUCIÓN VIAC VIAL | SOLUCIÓN VIAC VIAL | T-6500 H.I.P. | TIPO IV AVERY DENNISON | TrafficJet Xpress, series: AV46B831 | Tintas Avery Dennison UV TrafficJetTM (Spot Color) | OL-1000-UV (Overlay Film) Sobre Laminado Transparente |  | OL-1000-UV (Overlay Film) Sobre Laminado Transparente | ASTM D-4956 | [15 empty] | a. Fecha Contrato b, Nombre del Contrato c, Codigo SAFI d. Tipo de Lamina según ASTM 4956 | 12 | 241 | 279 | 2025
10 | APROBADA | 2027-06-04 | SOLUCIÓN VIAC VIAL | SOLUCIÓN VIAC VIAL | T-11500 OMNICUBE | TIPO XI AVERY DENNISON | TrafficJet Xpress, series: AV46B831 | Tintas Avery Dennison UV TrafficJetTM (Spot Color) | OL-1000-UV (Overlay Film) Sobre Laminado Transparente |  | OL-1000-UV (Overlay Film) Sobre Laminado Transparente | ASTM D-4956 | [15 empty] | a. Fecha Contrato b, Nombre del Contrato c, Codigo SAFI d. Tipo de Lamina según ASTM 4956 | 12 | 241 | 279 | 2025
11 | APROBADA | 2027-08-27 | GEVIAL SUMINISTROS SPA | GEVIAL SUMINISTROS SPA | Programa ON ROAD 3M ® | TIPO IV 3M | HP SERIE 3930 | WB01 | 1160ia | SENSIBLE | 1160ia + 1170 Laminado de Protección | ASTM D-4956 | [14 empty] | CARTA CODIFICADA JP-03CL0423-086 | a. Fabricante (3M). b. Tipo de Lámina (DG3 o HIP). c. Grado de Retrorreflectancia (Tipo IV u XI, según ASTM D-4956). d. Número de lote del rollo para impresión digital. e. Número lote de sobre laminado UV (1170)/sobre laminado UV con antigrafitti (1160) f. Empresa que fabrica (GEVIAL SpA). g. Fecha de impresión (mes/año). | 12 | 243 | 371 | 2025
11 | APROBADA | 2027-08-27 | GEVIAL SUMINISTROS SPA | GEVIAL SUMINISTROS SPA | Programa ON ROAD 3M ® | TIPO XI 3M | HP SERIE 3930 | WB01 | 1160ia | SENSIBLE | 1160ia + 1170 Laminado de Protección | ASTM D-4956 | [14 empty] | CARTA CODIFICADA JP-03CL0423-086 | a. Fabricante (3M). b. Tipo de Lámina (DG3 o HIP). c. Grado de Retrorreflectancia (Tipo IV u XI, según ASTM D-4956). d. Número de lote del rollo para impresión digital. e. Número lote de sobre laminado UV (1170)/sobre laminado UV con antigrafitti (1160) f. Empresa que fabrica (GEVIAL SpA). g. Fecha de impresión (mes/año). | 12 | 243 | 371 | 2025